## Sheet1
製品名 | 材料 | 材料商社 | めっき | めっき仕様
S3-04672E-07 TERMINAL | C1720R-1/4HMB 0.15X34 | ㈱村田洋白商店 | 信越理研㈱ | Cu/Ni/Au
S3-04669E-05 TERMINAL | C1720R-1/4HMB 0.2Ｘ42 | ㈱村田洋白商店 | 信越理研㈱ | Cu/Ni/Au
S3-04670E-04 TERMINAL | BRUSH60-HT 0.25X36 | マテリオンブラッシュジャパン㈱ | 社内めっき | Ni
S3-03726E-05 コンタクト | C1720R-1/2HMB 0.12Ｘ17 | ㈱村田洋白商店 | JXPT㈱ | Ni/Au
S3-03932E-02 TERMINAL | C5210R-H 0.15X15 | JX金属商事㈱（JX金属㈱材） | 社内めっき | Ni/Au